## FBB GC1
Folding Boxboard - FBB GC1
UMIDADE Humedad ¦ Moisture | ESPESSURA Espesor ¦ Thickness micras point |  | GRAMATURA Gramaje ¦ Grammage |  | RIGIDEZ L Stiffness MD |  | RIGIDEZ T Stiffness CD
| micras | points |  |  | Minimo Minimo ¦ Minimum | Nominal | Minimo Minimo ¦ Minimum | Nominal
6.5 | 305 | 12 | 190* |  | 4.6 | 5.4 | 2.4 | 2.8
6.5 | 350 | 13.8 | 208* |  | 8.5 | 10 | 4.3 | 5.1
6.5 | 388 | 15.3 | 225 |  | 11.4 | 13.4 | 5.6 | 6.6
6.5 | 424 | 16.7 | 240 |  | 14.4 | 16.9 | 7.2 | 8.5
7.5 | 456 | 18 | 260 |  | 17.9 | 21.1 | 8.9 | 10.5
7.5 | 499 | 19.6 | 280 |  | 21.8 | 25.6 | 10.9 | 12.8
7.5 | 542 | 21.3 | 300 |  | 26.3 | 30.9 | 13.1 | 15.4
8 | 587 | 23.1 | 320 |  | 31.2 | 36.7 | 15.6 | 18.4
8 | 633 | 24.9 | 340 |  | 36.8 | 43.3 | 18.4 | 21.6
± 1,5 | ± 5% |  | ± 4% |  | * |  | *
% | mm |  | g/m² |  | mN.m |  | mN.m
ISO 287 | ISO 534 |  | ISO 536 |  | ISO 2493 |  | ISO 2495
COBB CAPA ¦ Capa ¦ Cover - ISO 535: 30 a 80 g H2O/m² COBB VERSO ¦ Reverso ¦ Back - ISO 535: 30 a 80 g H2O/m² BRIGHTNESS ¦ Capa ¦ Cover - ISO 2470: 90% BRIGHTNESS ¦ Reverso ¦ Back - ISO 2470: 90% |  |  |  | Typical Values Características Principales / Características do produto Double coated paperboard, high bulk, high stiffness, high brightness and white backside. Cartoncillo doble estucado, alto espesor, alta rigidez, alta blancura y reverso blanco. Double coated paperboard, high bulk, high stiffness, high brightness and white backside.
|  | CONECT US |  |  |  | sales@jcatrading.com

## FBB GC2
Folding Boxboard - FBB GC2
UMIDADE Humedad ¦ Moisture | ESPESSURA Espesor ¦ Thickness micras point |  | GRAMATURA Gramaje ¦ Grammage |  | RIGIDEZ L Stiffness MD |  | RIGIDEZ T Stiffness CD
| micras | points |  |  | Minimo Minimo ¦ Minimum | Nominal | Minimo Minimo ¦ Minimum | Nominal
6.5 | 345 | 13.6 | 200 |  | 7.4 | 8.7 | 3.8 | 4.5
6.5 | 72 | 14.6 | 215 |  | 9.2 | 10.8 | 4.7 | 5.5
6.5 | 390 | 15.4 | 225 |  | 10.1 | 11.9 | 5.1 | 6
6.5 | 38 | 15.7 | 230 |  | 11.2 | 13.2 | 5.7 | 6.7
7.5 | 425 | 16.7 | 240 |  | 12.9 | 15.2 | 6.5 | 7.6
7.5 | 448 | 17.6 | 252 |  | 13.7 | 16.1 | 7.2 | 8.5
7.5 | 479 | 18.9 | 265 |  | 16.7 | 19.6 | 8.2 | 9.6
7.5 | 510 | 20.1 | 280 |  | 19.8 | 23.3 | 9.5 | 11.2
7.5 | 544 | 21.4 | 295 |  | 24.7 | 29.1 | 11.2 | 13.2
8 | 576 | 22.7 | 310 |  | 28.7 | 33.8 | 13 | 15.3
8 | 609 | 24 | 325 |  | 32 | 37.6 | 15 | 17.6
8 | 667 | 26.3 | 350 |  | 38.5 | 45.3 | 18.4 | 21.6
1.5 | 5% |  | 4% |  | * |  | *
% | mm |  | g/m² |  | mN.m |  | mN.m
iso 287 | ISSO 534 |  | ISSO 536 |  | Iso 2494 |  | ISO 2493
COBB CAPA ¦ Capa ¦ Cover - ISO 535: 30 a 80 g H2O/m² COBB VERSO ¦ Reverso ¦ Back - ISO 535: 30 a 80 g H2O/m² |  |  |  | Typical Values Características Principales / Características do produto Double coated paperboard, high bulk, high stiffness, high brightness and white backside. Cartoncillo doble estucado, alto espesor, alta rigidez, alta blancura y reverso blanco Cartão com duplo revestimento, alta espessura, alta rigidez, alta alvura e verso branco.
|  | CONECT US |  |  |  | sales@jcatrading.com

## FBB UC4- Folding Boxboard
Folding Boxboard - FBB UC4
UMIDADE Humedad ¦ Moisture | ESPESSURA Espesor ¦ Thickness micras point |  | GRAMATURA Gramaje ¦ Grammage |  | RIGIDEZ L Stiffness MD |  | RIGIDEZ T Stiffness CD
| micras | points |  |  | Minimo Minimo ¦ Minimum | Nominal | Minimo Minimo ¦ Minimum | Nominal
7.5 | 465 | 18.3 | 225 |  | 12.4 | 14.6 | 6.2 | 7.3
7.5 | 515 | 20.3 | 250 |  | 16.7 | 19.6 | 8.3 | 9.8
7.5 | 570 | 22.4 | 275 |  | 21.3 | 25 | 10.6 | 12.5
7.5 | 635 | 25 | 300 |  | 28.9 | 34 | 14.5 | 17
7.5 | 660 | 26 | 320 |  | 36.2 | 42.6 | 18.1 | 21.3
± 1,5 | ± 5% |  | ± 4% |  | * |  | *
% | micras # |  | g/m² |  | mN.m |  | mN.m
ISO 287 | ISO 534 |  | ISO 536 |  | ISO 2493 |  | ISO 2493
COBB CAPA ¦ Capa ¦ Cover - ISO 535: 30 a 60 g H2O/m² COBB VERSO ¦ Reverso ¦ Back - ISO 535: 30 a 80 g H2O/m² |  |  |  | Typical Values Características Principales / Características do produto Uncoated paperboard, top ply and bottom ply made of unbleached hardwood kraft pulp, middle ply made of high bulk mechanical pulp. Cartón sin recubrimiento, topo y reverso de pulpa kraft non blanqueada, miolo de pulpa mecánica de alto rendimiento. Papelcartão não revestido, capa e verso de celulose não branqueada, miolo de pastas mecânicas de alto bulk.
|  | CONECT US |  |  |  | sales@jcatrading.com

## PAPEL COUCHÊ
C2S ART PAPER GLOS ( PAPER COATED / PAPEL COUCHÊ / PAPEL COUCHÊ )
ITEM | UNIT | TEST METHOD/ STANDARD | VALUES
SUBSTANCE | g/m2 | GB/T 451.2 | 105 | 120 | 128 | 150 | 157 | 200 | 230 | 250
SUBSTANCE DIFFERENCE CD | % | GB/T 451.2 | ±4 | ±4 | ±4 | ±4 | ±4 | ±4 | ±4 | ±4
BULK | cm3/g | GB/T 451.3 | 0.82 | 0.82 | 0.83 | 0.84 | 0.84 | 0.85 | 0.90 | 0.91
PRINGTING GLOSS | % | GB/T 12032 | 98 | 98 | 98 | 98 | 98 | 98 | 98 | 98
WHITENESS | % | GB/T 7974 | 91 | 91 | 91 | 91 | 91 | 91 | 91 | 91
OPACITY | % | GB/T 1543 | 94 | 96 | 96 | 96 | 98 | 99 | 99 | 100
PPS ROUGHNESS | μm | GB/T 22363 | 0.8 | 0.9 | 0.9 | 0.9 | 1.0 | 1.0 | 1.0 | 2023-02-01
GLOSS | % | GB/T 8941.3 | 72 | 72 | 72 | 72 | 72 | 72 | 72 | 72
Typical Values Características Principales / Características do produto High paper opacity, ideal for notebooks, agendas, forms or other applications that requires high surface resistance, excellent printability, Alta opacidad del papel, ideal para cuadernos, agendas, formularios u otras aplicaciones que requieran alta resistencia superficial, excelente imprimibilidad. Alta opacidade do papel, ideal para cadernos, agendas, formulários ou outras aplicações que requeiram alta resistência superficial, excelente capacidade de impressão,
|  | CONECT US |  |  |  | sales@jcatrading.com

## PAPEL PARA ESCREVER)
UNCOATED OFFSET PAPER (PAPER TO WRITE, PAPEL PARA ESCRIBIR, PAPEL PARA ESCREVER)
ITEM | GSM | BULK | BEKK SMOOTHNESS | WATER UPTAKE VALUE | CIE WHITENESS | D65 BRIGHTNESS | OPACITY | MOISTURE
UNIT | g/m2 | cm3/g | s | g/m2 | % | % | % | %
DETECTION METHOD | GB/T451 | GB/T451 | GB/T456 | GB/T1540 | GB/T7974 | GB/T7974 | GB/T1543 | GB/T462
| 60±2.0 | 1.31±0.03 | 40±10 | 28±8 | 142±3 | 99±2 | 90±1 | 5.5±1.5
| 65±2.0 | 1.31±0.03 | 35±10 | 28±8 | 142±3 | 99±2 | 92±1 | 5.5±1.5
| 70±3.0 | 1.29±0.03 | 35±10 | 28±8 | 142±3 | 99±2 | 93±1 | 5.5±1.5
| 75±3.0 | 1.28±0.03 | 35±10 | 28±8 | 142±3 | 99±2 | 94±1 | 5.5±1.5
| 80±3.0 | 1.26±0.03 | 35±10 | 28±8 | 142±3 | 99±2 | 95±1 | 5.5±1.5
| 90±4.0 | 1.20±0.03 | 30±5 | 30±10 | 142±3 | 98.5±2 | 96±2 | 5.5±1.5
| 100±4.0 | 1.19±0.03 | 29±5 | 30±10 | 142±3 | 98.5±2 | 97±2 | 5.5±1.5
| 120±4.0 | 1.17±0.03 | 29±5 | 30±10 | 142±3 | 98.5±2 | 98±2 | 5.5±1.5
| 140±4.0 | 1.17±0.03 | 28±5 | 30±10 | 142±3 | 98.5±2 | 98±2 | 5.5±1.5
| 160±4.0 | 1.16±0.03 | 28±5 | 30±10 | 142±3 | 98.5±2 | 99±2 | 5.5±1.5
| 180±4.0 | 1.14±0.03 | 28±5 | 30±10 | 142±3 | 98.5±2 | 99±2 | 5.5±1.5
| 200±4.0 | 1.12±0.03 | 27±5 | 30±10 | 142±3 | 98.5±2 | 99±2 | 5.5±1.5
| 230±4.0 | 1.11±0.03 | 27±5 | 30±10 | 142±3 | 98.5±2 | 99±2 | 5.5±1.5
Typical Values Características Principales / Características do produto High paper opacity, ideal for notebooks, agendas, forms or other applications that requires high surface resistance, excellent printability, paper with excellent print quality. Alta opacidade do papel, ideal para cadernos, agendas, formulários ou outras aplicações que requeiram alta resistência superficial, excelente capacidade de impressão, papéis com excelente qualidade de impressão. Alta opacidade do papel, ideal para cadernos, agendas, formulários ou outras aplicações que requeiram alta resistência superficial, excelente capacidade de impressão, papéis com excelente qualidade de impressão.
|  | CONECT US |  |  |  | sales@jcatrading.com

## PAPER TO PRINT
PAPER TO PRINT- C2S ART PAPER PAPEL PARA IMPRIMIR
ITEMS | UNIT | STANDARD/ METHOD | PARAMETERS
BASIS WEIGHT | gsm | ISO 536 | 80 | 90 | 100 | 105 | 115 | 120 | 128 | 150 | 157 | 200
CALIPER | µm | ISO 534 | 65 | 73 | 79 | 84 | 91 | 95 | 104 | 124 | 132 | 176
ISO BRIGHTNESS | % | ISO 2470-1 | 90-93 | 90-93 | 90-93 | 90-93 | 90-93 | 90-93 | 90-93 | 91-93 | 91-93 | 91-93
BULK | cm3/g | ISO 534 | 0.81 | 0.81 | 0.79 | 0.79 | 0.79 | 0.79 | 0.81 | 0.83 | 0.84 | 0.88
GLOSS 75° | % | ISO 8254 | 60-63 | 60-63 | 60-63 | 60-63 | 60-63 | 60-63 | 60-63 | 62-65 | 62-65 | 62-65
INK ABSORPTION | % | K&N | 16-25 | 16-25 | 16-25 | 16-25 | 16-25 | 16-25 | 16-25 | 15-24 | 15-24 | 15-24
SURFACE PRINTING INTENSITY | m/s | ISO 3783 | ≥1.2 | ≥1.2 | ≥1.2 | ≥1.2 | ≥1.2 | ≥1.2 | ≥1.2 | ≥1.40 | ≥1.40 | ≥1.40
ROUGHNESS | µm | ISO 08791/4 | ≤1.20 | ≤1.20 | ≤1.20 | ≤1.20 | ≤1.20 | ≤1.20 | ≤1.20 | ≤1.50 | ≤1.50 | ≤1.50
TEST CONDITIONS: ISO TEMPERATURE: 23±1°C ; HUMIDITY: 50±2%RH |  | Typical Values Características Principales / Características do produto High paper opacity, ideal for notebooks, agendas, forms or other applications that requires high surface resistance, excellent printability, paper with excellent print quality. Alta opacidade do papel, ideal para cadernos, agendas, formulários ou outras aplicações que requeiram alta resistência superficial, excelente capacidade de impressão, papéis com excelente qualidade de impressão. Alta opacidade do papel, ideal para cadernos, agendas, formulários ou outras aplicações que requeiram alta resistência superficial, excelente capacidade de impressão, papéis com excelente qualidade de impressão.
|  | CONECT US |  |  |  | sales@jcatrading.com

## PAPER POLYETHYLENE
PAPER BOARD WITH POLYETHYLENE - CUPSTOCK BOARD
ITEM | BASIS WEIGHT THICKNESS |  | SMOOTHNESS | D65 BRIGHTNESS | STIFFNESS |  | DIRT COUNT |  |  | MOISTURE
UNIT | g/m2 | μm | s | % | mN·m CD | mN·m MD | (0.3-1.5)mm2 | ＞1.5-2.5mm2 | ＞2.5mm2 | %
TEST METHOD | GB/T 451 | GB/T 451 | GB/T 456 | GB/T 7974 | GB/T 22364 |  | ≤ |  |  | GB/T 462
| 140±5 | 190±10 | ≥8 | 80±5 | ≥1.2 | ≥2.0 | 40 | 4 | 0 | 6.0±2.0
| 150±5 | 205±10 | ≥8 | 80±5 | ≥1.2 | ≥2.0 | 1900-02-08 | 4 | 0 | 6.0±2.0
| 160±5 | 215±10 | ≥8 | 80±5 | ≥1.2 | ≥2.0 | 1900-02-08 | 4 | 0 | 6.0±2.0
| 170±5 | 225±10 | ≥8 | 80±5 | ≥1.2 | ≥2.0 | 40 | 4 | 0 | 6.0±2.0
| 180±6 | 240±10 | ≥8 | 80±5 | ≥1.2 | ≥2.0 | 40 | 4 | 0 | 6.0±2.0
| 190±6 | 250±10 | ≥8 | 80±5 | ≥1.8 | ≥3.6 | 40 | 4 | 0 | 6.0±2.0
| 200±6 | 265±12 | ≥8 | 80±5 | ≥1.8 | ≥3.6 | 40 | 4 | 0 | 6.0±2.0
| 210±7 | 275±12 | ≥8 | 80±5 | ≥1.8 | ≥3.6 | 40 | 4 | 0 | 6.0±2.0
| 220±7 | 290±10 | ≥8 | 80±5 | ≥3.0 | ≥6.0 | 40 | 4 | 0 | 6.0±2.0
| 230±8 | 300±12 | ≥8 | 80±5 | ≥3.0 | ≥6.0 | 40 | 4 | 0 | 6.0±2.0
| 240±8 | 315±12 | ≥8 | 80±5 | ≥3.0 | ≥6.0 | 40 | 4 | 0 | 6.0±2.0
| 250±8 | 325±12 | ≥8 | 80±5 | ≥3.0 | ≥6.0 | 40 | 4 | 0 | 6.0±2.0
| 260±8 | 340±15 | ≥8 | 80±5 | ≥4.5 | ≥9.0 | 40 | 4 | 0 | 6.0±2.0
| 270±10 | 350±15 | ≥8 | 80±5 | ≥4.5 | ≥9.0 | 40 | 4 | 0 | 6.0±2.0
| 280±10 | 360±12 | ≥8 | 80±5 | ≥4.5 | ≥9.0 | 40 | 4 | 0 | 6.0±2.0
| 290±10 | 375±15 | ≥8 | 80±5 | ≥4.5 | ≥9.0 | 40 | 4 | 0 | 6.0±2.0
| 300±10 | 390±15 | ≥5 | 80±5 | ≥4.5 | ≥9.0 | 40 | 4 | 0 | 6.0±2.0
| 310±10 | 400±15 | ≥5 | 80±5 | ≥6.5 | ≥13.0 | 40 | 4 | 0 | 6.0±2.0
| 320±12 | 415±15 | ≥5 | 80±5 | ≥6.5 | ≥13.0 | 40 | 4 | 0 | 6.0±2.0
| 330±12 | 425±15 | ≥5 | 80±5 | ≥6.5 | ≥13.0 | 40 | 4 | 0 | 6.0±2.0
| 340±14 | 440±15 | ≥5 | 80±5 | ≥6.5 | ≥13.0 | 40 | 4 | 0 | 6.0±2.0
| 350±14 | 450±15 | ≥5 | 80±5 | ≥6.5 | ≥13.0 | 40 | 4 | 0 | 6.0±2.0
Typical Values Características Principales / Características do produto Multilayer paperboard, double coated on the topside, high bulk and cream backside Cartón multicapa, doble cara en la parte superior, high bulk y reverso color crema Cartão multicamadas, dupla face na parte superior, hugh bulk e verso creme
|  | CONECT US |  |  |  | sales@jcatrading.com

## CUPSTOCK BOARD
PE LAMINATED CUPSTOCK BOARD
ITEM |  | UNIT | TECHNICAL DATA | [6 empty] | TEST METHOD
ONE SIDE PE COATED
ITEM |  | UNIT | TECHNICAL DATA | [6 empty] | TEST METHOD
BASIS WEIGHT |  | g/m2 | 205±4% | 225±4% | 245±4% | 265±4% | 295±4% | 315±4% | 335±4% | ISO 536 | GB/T 451.2
PE BASIS WEIGHT | TOP |  | 15±1.5 | [6 empty] | MILL METHOD
THICKNESS |  | μm | 275±10 | 305±10 | 330±10 | 360±10 | 400±10 | 430±10 | 460±10 | ISO 534 | GB/T 451.3
TWO SIDES PE COATED
ITEM |  | UNIT | TECHNICAL DATA | [6 empty] | TEST METHOD
BASIS WEIGHT |  | g/m2 | 220±4% | 240±4% | 260±4% | 280±4% | 310±4% | 330±4% | 350±4% | ISO 536 | GB/T 451.2
PE BASIS WEIGHT | TOP |  | 15±1.5 | [6 empty] | MILL METHOD
| BACK |  | 15±1.5 | [6 empty] | MILL METHOD
THICKNESS |  | μm | 290±10 | 320±10 | 345±10 | 375±10 | 415±10 | 445±10 | 475±10 | ISO 534 | GB/T 451.3
Typical Values Características Principales / Características do produto Cupstock - PE Extrusion / 100% Virgin Fibers / White cover and reverse. Cupstock - Extrusión PE / 100% Fibras Vírgenes / top y reverso blancos. Cupstock - Extrusão PE / 100% Fibras Virgens / Tampa branca e reverso.
|  | CONECT US |  |  |  | sales@jcatrading.com

## GREASEPROOF PAPER
GREASEPROOF PAPER papel resistente a la gracha / papel antigordura
ITEM |  |  | TECHNICAL DATA |  |  | TEST METHOD
BASIS WEIGHT |  | g/m² | 30 | 40 | 50 | GB/T 451.2 | ISO537
BASIS WEIGHT DEVIATION |  | % | ±5 | ±5 | ±5
THICKNESS |  | μm | 50±5 | 54±5 | 65±+5 | GB/T 451.3 | ISO534
WHITENESS | WHITE PAPER | % | ≥78 |  |  | GB/T 7974 | ISO2470
OPACITY |  | % | ≥55 |  |  | GB/T 1543 | ISO2471
SMOOTHNESS | TOP SIDE | s | ≥100 | ≥90 | ≥100 | GB/T 456 | ISO5627
| BACK SIDE |  | ≥15 | ≥15 | ≥10 | GB/T 456 | ISO5627
COBB | 60s | g/m² | ≤30 | ≤25 | ≤30 | GB/T 1540 | ISO535
TENSILE STRENGTH | MD | N/15mm | ≥ 35 |  |  | GB/T 453 | ISO1924-2
| CD |  | ≤25 | ≤25 | ≥40
TENSILE STRENGTH | MD | mN | ≥150 | ≥200 | ≥260 | GB/T 455 | ISO1974
| CD |  | ≥150
AIR PERMEABILITY |  | μm/Pa·s | ≤8 | 1.5-3.5 | ≤6 | GB/T 458 | ISO5636
MOISTURE |  | % | 6.0-8.0 |  |  | ISO287 | GB/T 462
KIT LEVEL |  |  | #4 #5 | #1 #3 #5 #7 #8 |  | - | KIT(T599)
Typical Values Características Principales / Características do produto Low grammage paper with a grease barrier. Main applications: food packaging. Papel de baja gramaje con barrera protectora contra la grasa. Principales aplicaciones: embalaje de alimentos. Papel de baixa gramatura, com barreira de proteção contra gordura Principais aplicações: embalagem de alimentos
|  | CONECT US |  |  |  | sales@jcatrading.com

## TESTLINER - kraft
TESTLINER - kraft composed
Data table - Technical specifications, typical values
Grammage, g/m², ISO 536 Tolerance, g/m² | 100 ± 3 | 110 ± 3 | 120 ± 4 | 125 ± 4 | 130 ± 4 | 135 ± 4 | 140 ± 4 | 150 ± 4 | 160 ± 5 | 170 ± 5 | 175 ± 5 | 180 ± 5 | 200 ± 5
Moisture, %, ISO 287, ± 1,5% | 6 - 9
SCT CD, kN/m, ISO 9895 | 1.70 | 1.90 | 2023-10-02 | 2.15 | 2.21 | 2.29 | 2.38 | 2.62 | 2.88 | 3.00 | 3.15 | 3.24 | 3.60
SCT CD index, Nm/g, ISO 9895 | 17.0 | 17.0 | 17.0 | 17.0 | 17.0 | 17.0 | 17.0 | 17.0 | 18.0 | 18.1 | 18.2 | 18.3 | 18.4
Bursting strength, kPa, ISO 2768 | 260 | 280 | 320 | 330 | 340 | 350 | 360 | 400 | 440 | 450 | 455 | 460 | 480
Cobb 60, (top side) g/m², ISO 535 | <35
Test climate 23°C/50% RH (according to ISO 187)
Certificates • ISO 9001 • ISO 14001 • ISO 45001 |  |  |  | Typical Values Características Principales / Características do produto Kraft paper composed of recycled fibers, for the corrugated market. Main application: Corrugated packaging. Papel kraft compuesto por fibras recicladas, para el mercado de corrugados. Principal aplicación: Embalaje corrugado. Papel kraft composto por fibras recicladas, para o mercado de corrugados Principal aplicação: corrugados
|  | CONECT US |  |  |  | sales@jcatrading.com

## Origem (hidden)
produto | origem | origem tabela
papel para escrever | SUN PAPER | https://docs.google.com/spreadsheets/d/1ciiSsau2HIWSUok5ME_dYFNCzm4JIBVJWKqRBgZP3lQ/edit#gid=2091725005
PAPEL COUCHÊ | HUATAI | https://docs.google.com/spreadsheets/d/1myu_FmhPnkEWo3F0ktvg9VA3qPw6zD6gK0ulLRl7zSg/edit#gid=310055362
papel para imprimir | CHENMING | https://docs.google.com/spreadsheets/d/1P_eHErcMmDJvpi1aT-LYjDdmOyMg7KIUrMTQX9tVKo8/edit#gid=472674709
FBB GC1- | ibema | https://drive.google.com/drive/folders/1YLfXy_M9xL6Y7kAuDhMygHty_xTcvKE1
FBB GC2 | ibema
FBB UC4- naturale | naturale ibema
papel POLYETHYLENE | SUN PAPER | https://docs.google.com/spreadsheets/d/1-zuvBitnW2SGeNOEyH1FWXJoS6s9j1Bf_54T1ptMlgE/edit#gid=0
cupstock | IPSUN | https://docs.google.com/spreadsheets/d/1sxcSGzMagm4s0czOnDVnY5XPbXviY00HP1_MfWOdw4Y/edit#gid=1441386483